## Материалы
ID | Категория | Подкатегория | Производитель | Материал / марка | Химическая база | Твёрдость | Шкала твёрдости | Цвет | Плотность | Вязкость смеси | Соотношение компонентов | Время жизни смеси | Время распалубки | Полное отверждение | Удлинение при разрыве | Прочность при растяжении | Сопротивление раздиру | Усадка | Мин. рабочая температура | Макс. рабочая температура | Стойкость к воде | Стойкость к маслам | Стойкость к топливу | Стойкость к УФ | Вакуумная дегазация | Пигментирование | Фасовка | Цена | Валюта | Поставщик | Дата проверки цены | Основное применение | Плюсы | Ограничения / минусы | Наши испытания | Приоритет | Статус | Источник | Комментарий
PU-CAST-001 | Полиуретан | Литьевой эластомер | Polytek | Poly 75-59 | ТРЕБУЕТ УТОЧНЕНИЯ | 60 | Shore A | ТРЕБУЕТ УТОЧНЕНИЯ | ТРЕБУЕТ УТОЧНЕНИЯ | ТРЕБУЕТ УТОЧНЕНИЯ | ТРЕБУЕТ УТОЧНЕНИЯ | около 10 мин | около 16 ч | ТРЕБУЕТ УТОЧНЕНИЯ | 588% | 637 psi | 122 pli, Die C | ТРЕБУЕТ УТОЧНЕНИЯ | ТРЕБУЕТ УТОЧНЕНИЯ | ТРЕБУЕТ УТОЧНЕНИЯ | ТРЕБУЕТ УТОЧНЕНИЯ | ТРЕБУЕТ УТОЧНЕНИЯ | ТРЕБУЕТ УТОЧНЕНИЯ | ТРЕБУЕТ УТОЧНЕНИЯ | ТРЕБУЕТ УТОЧНЕНИЯ | ТРЕБУЕТ УТОЧНЕНИЯ | ТРЕБУЕТ УТОЧНЕНИЯ | ТРЕБУЕТ УТОЧНЕНИЯ | ТРЕБУЕТ УТОЧНЕНИЯ | ТРЕБУЕТ УТОЧНЕНИЯ | ТРЕБУЕТ УТОЧНЕНИЯ | Мягкие защитные кожухи; демпферы; эластичные накладки | ТРЕБУЕТ УТОЧНЕНИЯ | ТРЕБУЕТ УТОЧНЕНИЯ | Не проводились | Средний | Эталон / ориентир | https://polytek.com/products/poly-75-59-liquid-rubber | ТРЕБУЕТ УТОЧНЕНИЯ
PU-CAST-002 | Полиуретан | Литьевой эластомер | Polytek | Poly 75-70 | ТРЕБУЕТ УТОЧНЕНИЯ | 70 | Shore A | ТРЕБУЕТ УТОЧНЕНИЯ | ТРЕБУЕТ УТОЧНЕНИЯ | ТРЕБУЕТ УТОЧНЕНИЯ | ТРЕБУЕТ УТОЧНЕНИЯ | около 40 мин | около 16 ч | ТРЕБУЕТ УТОЧНЕНИЯ | 724% | 938 psi | 299 pli, Die C | ТРЕБУЕТ УТОЧНЕНИЯ | ТРЕБУЕТ УТОЧНЕНИЯ | ТРЕБУЕТ УТОЧНЕНИЯ | ТРЕБУЕТ УТОЧНЕНИЯ | ТРЕБУЕТ УТОЧНЕНИЯ | ТРЕБУЕТ УТОЧНЕНИЯ | ТРЕБУЕТ УТОЧНЕНИЯ | ТРЕБУЕТ УТОЧНЕНИЯ | ТРЕБУЕТ УТОЧНЕНИЯ | ТРЕБУЕТ УТОЧНЕНИЯ | ТРЕБУЕТ УТОЧНЕНИЯ | ТРЕБУЕТ УТОЧНЕНИЯ | ТРЕБУЕТ УТОЧНЕНИЯ | ТРЕБУЕТ УТОЧНЕНИЯ | Защитные кожухи; технические накладки; бамперы; гибкие корпуса | Рабочая эталонная точка около Shore A70; высокое заявленное удлинение и сопротивление раздиру | ТРЕБУЕТ УТОЧНЕНИЯ | Не проводились | Высокий | Приоритетный кандидат | https://polytek.com/products/poly-75-70-liquid-rubber | ТРЕБУЕТ УТОЧНЕНИЯ
PU-CAST-003 | Полиуретан | Литьевой эластомер | Polytek | Poly 75-80 | ТРЕБУЕТ УТОЧНЕНИЯ | 80 | Shore A | ТРЕБУЕТ УТОЧНЕНИЯ | ТРЕБУЕТ УТОЧНЕНИЯ | ТРЕБУЕТ УТОЧНЕНИЯ | ТРЕБУЕТ УТОЧНЕНИЯ | около 45 мин | около 16 ч | ТРЕБУЕТ УТОЧНЕНИЯ | 468% | 750 psi | 199 pli, Die C | ТРЕБУЕТ УТОЧНЕНИЯ | ТРЕБУЕТ УТОЧНЕНИЯ | ТРЕБУЕТ УТОЧНЕНИЯ | ТРЕБУЕТ УТОЧНЕНИЯ | ТРЕБУЕТ УТОЧНЕНИЯ | ТРЕБУЕТ УТОЧНЕНИЯ | ТРЕБУЕТ УТОЧНЕНИЯ | ТРЕБУЕТ УТОЧНЕНИЯ | ТРЕБУЕТ УТОЧНЕНИЯ | ТРЕБУЕТ УТОЧНЕНИЯ | ТРЕБУЕТ УТОЧНЕНИЯ | ТРЕБУЕТ УТОЧНЕНИЯ | ТРЕБУЕТ УТОЧНЕНИЯ | ТРЕБУЕТ УТОЧНЕНИЯ | Более жёсткие защитные кожухи; тонкостенные технические изделия | ТРЕБУЕТ УТОЧНЕНИЯ | ТРЕБУЕТ УТОЧНЕНИЯ | Не проводились | Средний | Эталон / ориентир | https://polytek.com/products/poly-75-80-liquid-rubber | ТРЕБУЕТ УТОЧНЕНИЯ
PU-CAST-004 | Полиуретан | Быстротвердеющий литьевой эластомер | Polytek | PT Flex 60 | ТРЕБУЕТ УТОЧНЕНИЯ | 60 | Shore A | ТРЕБУЕТ УТОЧНЕНИЯ | ТРЕБУЕТ УТОЧНЕНИЯ | около 600 cP | ТРЕБУЕТ УТОЧНЕНИЯ | около 5 мин | около 2 ч | ТРЕБУЕТ УТОЧНЕНИЯ | 235% | 345 psi | 70 pli, Die C | ТРЕБУЕТ УТОЧНЕНИЯ | ТРЕБУЕТ УТОЧНЕНИЯ | ТРЕБУЕТ УТОЧНЕНИЯ | ТРЕБУЕТ УТОЧНЕНИЯ | ТРЕБУЕТ УТОЧНЕНИЯ | ТРЕБУЕТ УТОЧНЕНИЯ | ТРЕБУЕТ УТОЧНЕНИЯ | ТРЕБУЕТ УТОЧНЕНИЯ | ТРЕБУЕТ УТОЧНЕНИЯ | ТРЕБУЕТ УТОЧНЕНИЯ | ТРЕБУЕТ УТОЧНЕНИЯ | ТРЕБУЕТ УТОЧНЕНИЯ | ТРЕБУЕТ УТОЧНЕНИЯ | ТРЕБУЕТ УТОЧНЕНИЯ | Быстрые опытные отливки | ТРЕБУЕТ УТОЧНЕНИЯ | ТРЕБУЕТ УТОЧНЕНИЯ | Не проводились | Низкий | Эталон / ориентир | https://polytek.com/products/pt-flex-60-liquid-rubber | ТРЕБУЕТ УТОЧНЕНИЯ
PU-CAST-005 | Полиуретан | Быстротвердеющий литьевой эластомер | Polytek | PT Flex 85 | ТРЕБУЕТ УТОЧНЕНИЯ | 85 | Shore A | ТРЕБУЕТ УТОЧНЕНИЯ | ТРЕБУЕТ УТОЧНЕНИЯ | ТРЕБУЕТ УТОЧНЕНИЯ | ТРЕБУЕТ УТОЧНЕНИЯ | около 5 мин | около 2 ч | ТРЕБУЕТ УТОЧНЕНИЯ | 250% | 1064 psi | 190 pli, Die C | ТРЕБУЕТ УТОЧНЕНИЯ | ТРЕБУЕТ УТОЧНЕНИЯ | ТРЕБУЕТ УТОЧНЕНИЯ | ТРЕБУЕТ УТОЧНЕНИЯ | ТРЕБУЕТ УТОЧНЕНИЯ | ТРЕБУЕТ УТОЧНЕНИЯ | ТРЕБУЕТ УТОЧНЕНИЯ | ТРЕБУЕТ УТОЧНЕНИЯ | ТРЕБУЕТ УТОЧНЕНИЯ | ТРЕБУЕТ УТОЧНЕНИЯ | ТРЕБУЕТ УТОЧНЕНИЯ | ТРЕБУЕТ УТОЧНЕНИЯ | ТРЕБУЕТ УТОЧНЕНИЯ | ТРЕБУЕТ УТОЧНЕНИЯ | Очень жёсткие эластичные технические изделия; тонкостенные защитные детали | ТРЕБУЕТ УТОЧНЕНИЯ | ТРЕБУЕТ УТОЧНЕНИЯ | Не проводились | Средний | Эталон / ориентир | https://polytek.com/products/pt-flex-85-liquid-rubber | ТРЕБУЕТ УТОЧНЕНИЯ
PU-CAST-006 | Полиуретан | Литьевой эластомер | Polytek | Poly 75-90 | ТРЕБУЕТ УТОЧНЕНИЯ | 90 | Shore A | Tan / бежево-коричневый | 1.07 g/cc | 6000 cP | 2A:1B по массе | 10–15 мин | 16 ч | ТРЕБУЕТ УТОЧНЕНИЯ | 774% | 1979 psi | 368 pli, Die C | ТРЕБУЕТ УТОЧНЕНИЯ | ТРЕБУЕТ УТОЧНЕНИЯ | ТРЕБУЕТ УТОЧНЕНИЯ | ТРЕБУЕТ УТОЧНЕНИЯ | ТРЕБУЕТ УТОЧНЕНИЯ | ТРЕБУЕТ УТОЧНЕНИЯ | ТРЕБУЕТ УТОЧНЕНИЯ | ТРЕБУЕТ УТОЧНЕНИЯ | ТРЕБУЕТ УТОЧНЕНИЯ | ТРЕБУЕТ УТОЧНЕНИЯ | ТРЕБУЕТ УТОЧНЕНИЯ | ТРЕБУЕТ УТОЧНЕНИЯ | ТРЕБУЕТ УТОЧНЕНИЯ | ТРЕБУЕТ УТОЧНЕНИЯ | Жёсткие резиноподобные технические детали; защитные элементы; контрольная точка Shore A90 | Высокое заявленное удлинение; высокая прочность при растяжении; высокое сопротивление раздиру | ТРЕБУЕТ УТОЧНЕНИЯ | Не проводились | Не определён | Кандидат | https://polytek.com/products/poly-75-90-liquid-rubber | ТРЕБУЕТ УТОЧНЕНИЯ
PU-CAST-007 | Полиуретан | Промышленный литьевой эластомер | Smooth-On | PMC-790 | ТРЕБУЕТ УТОЧНЕНИЯ | 90 | Shore A | Clear Amber | 1.07 g/cc | 3000 cP | 2A:1B по объёму и массе | 20 мин | 48 ч | 48 ч | 550% | 2000 psi | 300 pli, Die C | <0.001 in/in | ТРЕБУЕТ УТОЧНЕНИЯ | ТРЕБУЕТ УТОЧНЕНИЯ | ТРЕБУЕТ УТОЧНЕНИЯ | ТРЕБУЕТ УТОЧНЕНИЯ | ТРЕБУЕТ УТОЧНЕНИЯ | ТРЕБУЕТ УТОЧНЕНИЯ | ТРЕБУЕТ УТОЧНЕНИЯ | ТРЕБУЕТ УТОЧНЕНИЯ | ТРЕБУЕТ УТОЧНЕНИЯ | ТРЕБУЕТ УТОЧНЕНИЯ | ТРЕБУЕТ УТОЧНЕНИЯ | ТРЕБУЕТ УТОЧНЕНИЯ | ТРЕБУЕТ УТОЧНЕНИЯ | Промышленные резиновые детали; ролики; ремни; ударо- и износостойкие технические изделия | Высокая заявленная прочность; сопротивление раздиру; ударостойкость и износостойкость | Рабочая температура требует отдельной проверки | Не проводились | Не определён | Кандидат | https://www.smooth-on.com/products/pmc-790/ | Производитель рекомендует постотверждение 65 °C в течение 4–8 часов для повышения свойств. Не считать 65 °C заявленной максимальной рабочей температурой материала.
PU-CAST-008 | Полиуретан | Высокоэффективный гибкий литьевой полиуретан | RAMPF / Innovative Polymers | HP-2190 | ТРЕБУЕТ УТОЧНЕНИЯ | 90 | Shore A | Amber | ТРЕБУЕТ УТОЧНЕНИЯ | 3300 cP | 100:30 pbw | 20–30 мин | ТРЕБУЕТ УТОЧНЕНИЯ | ТРЕБУЕТ УТОЧНЕНИЯ | ТРЕБУЕТ УТОЧНЕНИЯ | 3400 psi | ТРЕБУЕТ УТОЧНЕНИЯ | ТРЕБУЕТ УТОЧНЕНИЯ | ТРЕБУЕТ УТОЧНЕНИЯ | ТРЕБУЕТ УТОЧНЕНИЯ | ТРЕБУЕТ УТОЧНЕНИЯ | ТРЕБУЕТ УТОЧНЕНИЯ | ТРЕБУЕТ УТОЧНЕНИЯ | ТРЕБУЕТ УТОЧНЕНИЯ | ТРЕБУЕТ УТОЧНЕНИЯ | ТРЕБУЕТ УТОЧНЕНИЯ | ТРЕБУЕТ УТОЧНЕНИЯ | ТРЕБУЕТ УТОЧНЕНИЯ | ТРЕБУЕТ УТОЧНЕНИЯ | ТРЕБУЕТ УТОЧНЕНИЯ | ТРЕБУЕТ УТОЧНЕНИЯ | Высоконагруженные гибкие и износостойкие технические детали | Высокая заявленная прочность при растяжении; производителем заявлена abrasion resistance | ТРЕБУЕТ УТОЧНЕНИЯ | Не проводились | Не определён | Кандидат | https://innovative-polymers.com/product/hp-2190-90a-high-performance-flexible-polyurethane/ | Карточка продукта обозначает материал как 90 Shore A; в общей таблице производителя указан диапазон 85–95A.
PU-CAST-009 | Полиуретан | Гибкий литьевой полиуретан | RAMPF / Innovative Polymers | IE-3290 | ТРЕБУЕТ УТОЧНЕНИЯ | 90 | Shore A | Cream | ТРЕБУЕТ УТОЧНЕНИЯ | 975 cP | 38:100 pbw | 7–13 мин | ТРЕБУЕТ УТОЧНЕНИЯ | ТРЕБУЕТ УТОЧНЕНИЯ | ТРЕБУЕТ УТОЧНЕНИЯ | 1750 psi | 215 pli | ТРЕБУЕТ УТОЧНЕНИЯ | ТРЕБУЕТ УТОЧНЕНИЯ | ТРЕБУЕТ УТОЧНЕНИЯ | ТРЕБУЕТ УТОЧНЕНИЯ | ТРЕБУЕТ УТОЧНЕНИЯ | ТРЕБУЕТ УТОЧНЕНИЯ | ТРЕБУЕТ УТОЧНЕНИЯ | ТРЕБУЕТ УТОЧНЕНИЯ | ТРЕБУЕТ УТОЧНЕНИЯ | ТРЕБУЕТ УТОЧНЕНИЯ | ТРЕБУЕТ УТОЧНЕНИЯ | ТРЕБУЕТ УТОЧНЕНИЯ | ТРЕБУЕТ УТОЧНЕНИЯ | ТРЕБУЕТ УТОЧНЕНИЯ | Жёсткие гибкие технические изделия; резиноподобные защитные детали | ТРЕБУЕТ УТОЧНЕНИЯ | ТРЕБУЕТ УТОЧНЕНИЯ | Не проводились | Не определён | Кандидат | https://innovative-polymers.com/product-group/casting-resins/ | В общей технической таблице производителя указан диапазон твёрдости 80–90 Shore A.
PU-CAST-010 | Полиуретан | Промышленный литьевой эластомер | Smooth-On | PMC-770 | ТРЕБУЕТ УТОЧНЕНИЯ | 70 | Shore A | Light Amber | 1.04 g/cc | 3000 cP | 2A:1B по объёму и массе | 30 мин | 16 ч | 16 ч | 750% | 750 psi | 200 pli, Die C | <0.001 in/in | ТРЕБУЕТ УТОЧНЕНИЯ | ТРЕБУЕТ УТОЧНЕНИЯ | ТРЕБУЕТ УТОЧНЕНИЯ | ТРЕБУЕТ УТОЧНЕНИЯ | ТРЕБУЕТ УТОЧНЕНИЯ | ТРЕБУЕТ УТОЧНЕНИЯ | ТРЕБУЕТ УТОЧНЕНИЯ | ТРЕБУЕТ УТОЧНЕНИЯ | ТРЕБУЕТ УТОЧНЕНИЯ | ТРЕБУЕТ УТОЧНЕНИЯ | ТРЕБУЕТ УТОЧНЕНИЯ | ТРЕБУЕТ УТОЧНЕНИЯ | ТРЕБУЕТ УТОЧНЕНИЯ | Прокладки; колёса; шкивы; демпферы; вибро- и ударопоглощающие элементы; эластичные технические детали | Высокое заявленное удлинение; Shore A70; хорошая контрольная точка для более мягких резиноподобных деталей | ТРЕБУЕТ УТОЧНЕНИЯ | Не проводились | Не определён | Кандидат | https://www.smooth-on.com/products/pmc-770/ | Постотверждение при 65 °C в течение 4–8 часов может повышать физические свойства. Это не является заявленной рабочей температурой.
PU-CAST-011 | Полиуретан | Двухкомпонентный литьевой эластомер | НТЦ ТатХимПроект | POLILAST 60 | ТРЕБУЕТ УТОЧНЕНИЯ | 60 ±5 | Shore A | ТРЕБУЕТ УТОЧНЕНИЯ | 1.1 г/см³ | ТРЕБУЕТ УТОЧНЕНИЯ | 1:1 по массе | 20–40 мин | ТРЕБУЕТ УТОЧНЕНИЯ | 24 ч при 20±2 °C; 6 ч при 105±5 °C | не менее 500% | не менее 6.0 МПа | ТРЕБУЕТ УТОЧНЕНИЯ | 0.7–1.1% | −60 °C | +150 °C; кратковременно до +200 °C | Заявлено производителем | Заявлено производителем | Бензопродукты — заявлено производителем | Озон и УФ — заявлено производителем | По данным производителя при правильной технологии обычно не требуется | Возможно | ТРЕБУЕТ УТОЧНЕНИЯ | ТРЕБУЕТ УТОЧНЕНИЯ | ТРЕБУЕТ УТОЧНЕНИЯ | ТРЕБУЕТ УТОЧНЕНИЯ | ТРЕБУЕТ УТОЧНЕНИЯ | Более мягкие эластичные защитные детали; демпферы; кожухи; контрольная точка Shore A60 | Стойкость к слабым кислотам и щёлочам, озону и УФ — заявлено производителем | ТРЕБУЕТ УТОЧНЕНИЯ | Не проводились | Средний | Кандидат | https://tathimproekt.ru/katalog-produkczii/litevoj-poliuretan-polilast/polilast-60 | Производитель рекомендует использовать разделительную смазку POLILAST S при работе с формами. Адгезив POLILAST 41 предназначен для повышения адгезии и не является разделительным составом.
PU-CAST-012 | Полиуретан | Двухкомпонентный литьевой эластомер | НТЦ ТатХимПроект | POLILAST 80 | ТРЕБУЕТ УТОЧНЕНИЯ | 80 ±5 | Shore A | ТРЕБУЕТ УТОЧНЕНИЯ | 1.1 г/см³ | ТРЕБУЕТ УТОЧНЕНИЯ | 1:1 по массе | 20–40 мин | ТРЕБУЕТ УТОЧНЕНИЯ | 24 ч при 20±2 °C; 6 ч при 105±5 °C | не менее 400% | не менее 15.0 МПа | ТРЕБУЕТ УТОЧНЕНИЯ | 0.7–1.1% | −60 °C | +150 °C; кратковременно до +200 °C | Заявлено производителем | Заявлено производителем | Бензопродукты — заявлено производителем | Озон и УФ — заявлено производителем | По данным производителя при правильной технологии обычно не требуется | Возможно | ТРЕБУЕТ УТОЧНЕНИЯ | ТРЕБУЕТ УТОЧНЕНИЯ | ТРЕБУЕТ УТОЧНЕНИЯ | ТРЕБУЕТ УТОЧНЕНИЯ | ТРЕБУЕТ УТОЧНЕНИЯ | Жёсткие резиноподобные защитные кожухи; накладки; технические детали; первый кандидат проекта для физического испытания | Стойкость к слабым кислотам и щёлочам, озону и УФ — заявлено производителем | ТРЕБУЕТ УТОЧНЕНИЯ | Не проводились | Высокий | Приоритетный кандидат | https://tathimproekt.ru/katalog-produkczii/litevoj-poliuretan-polilast/polilast-80 | Планируется как один из первых материалов для реальной пробной заливки. Производитель рекомендует использовать разделительную смазку POLILAST S при работе с формами. Адгезив POLILAST 41 предназначен для повышения адгезии и не является разделительным составом.
PU-CAST-013 | Полиуретан | Двухкомпонентный литьевой эластомер | НТЦ ТатХимПроект | POLILAST 90 | ТРЕБУЕТ УТОЧНЕНИЯ | 90 ±5 | Shore A | ТРЕБУЕТ УТОЧНЕНИЯ | 1.1 г/см³ | ТРЕБУЕТ УТОЧНЕНИЯ | 1:1 по массе | 20–40 мин | ТРЕБУЕТ УТОЧНЕНИЯ | 24 ч при 20±2 °C | ТРЕБУЕТ УТОЧНЕНИЯ | ТРЕБУЕТ УТОЧНЕНИЯ | ТРЕБУЕТ УТОЧНЕНИЯ | ТРЕБУЕТ УТОЧНЕНИЯ | ТРЕБУЕТ УТОЧНЕНИЯ | ТРЕБУЕТ УТОЧНЕНИЯ | ТРЕБУЕТ УТОЧНЕНИЯ | ТРЕБУЕТ УТОЧНЕНИЯ | ТРЕБУЕТ УТОЧНЕНИЯ | ТРЕБУЕТ УТОЧНЕНИЯ | ТРЕБУЕТ УТОЧНЕНИЯ | ТРЕБУЕТ УТОЧНЕНИЯ | ТРЕБУЕТ УТОЧНЕНИЯ | ТРЕБУЕТ УТОЧНЕНИЯ | ТРЕБУЕТ УТОЧНЕНИЯ | ТРЕБУЕТ УТОЧНЕНИЯ | ТРЕБУЕТ УТОЧНЕНИЯ | Очень жёсткие резиноподобные технические детали; контрольная точка Shore A90 | ТРЕБУЕТ УТОЧНЕНИЯ | ТРЕБУЕТ УТОЧНЕНИЯ | Не проводились | Средний | Кандидат | https://tathimproekt.ru/katalog-produkczii/litevoj-poliuretan-polilast/polilast-90 | Производитель рекомендует использовать разделительную смазку POLILAST S при работе с формами. Адгезив POLILAST 41 предназначен для повышения адгезии и не является разделительным составом.